## Лист3
№пп | Наименование товара | показатель товара | Требование к показателю (характеристике) товара | код показателя | 1 | Показатель, для которого указан единственный вариант значения, которое не может меняться
1 | Битум нефтяной дорожный по ГОСТ 22245-90 | Марка | БНД 60/90 или 90/130 | 5 | 2 | Показатель, для которого установлены минимальное значение границы диапазона.Участник указывает соответствующее диапазоное значение
|  | Глубина проникания иглы при 0°С, 0,1 мм | не менее 20 | 2 | 3 | Показатель, для которого установлены максимальное значение границы диапазона.Участник указывает соответствующее диапазоное значение
|  | Температура размягчения по кольцу и шару, °С | не ниже 43 | 2 | 4 | Показатель, для которого установлены максимальное и минимальные значения границы диапазона.Участник указывает соответствующее диапазоное значение
|  | Растяжимость при 25°С, см | не менее 55 | 2 | 5 | Показатель, для которого указаны варианты значений, которые не могут меняться. Участник указывает соответствующее конкретное значение
|  | Растяжимость при 0°С, см | не менее 3,5 | 2 | 6 | Показатель, для которого установлены максимальное и (или) минимальное значение. Участник указыват соотвествующее конкретное значение.
|  | Температура хрупкости, °С | не выше «минус» 15 | 3
|  | Температура вспышки, °С | не ниже +230 | 2
|  | Минимальная температура самовоспламенения, °С | 368 | 1
|  | Изменение температуры размягчения после прогрева, °С | не более 5 | 3
|  | Индекс пенетрации | от «минус»1,0 до «плюс»1,0 | 4
2 | Эмульсия битумная дорожная по ГОСТ Р 52128-2003 | Тип эмульсии | битумная или битумно-полимерная | 5
|  | Класс эмульсии | 1 или 2 или 3 | 5
|  | Вид эмульсии | анионный или катионный | 5
|  | Устойчивость при перемешивании со смесями минеральных материалов плотного зернового состава | смешивается или не смешивается | 5
|  | Устойчивость при перемешивании со смесями минеральных материалов пористого зернового состава | смешивается или не смешивается | 5
|  | Содержание вяжущего с эмульгатором, % по массе | от 40 до 70 | 4
|  | Условная вязкость при 20°С, сек | от 8 до 65 | 4
|  | Сцепление с минеральными материалами, балл | не менее 3 | 2
|  | Остаток на сите с сеткой №014, % по массе | не более 0,6 | 3
|  | Устойчивость при хранении через 30 суток (остаток на сите с сеткой №014), % по массе | не более 1,2 | 3
|  | Устойчивость при хранении через 7 суток (остаток на сите с сеткой №014), % по массе | не более 0,8 | 3
|  | Глубина проникания иглы при 25°С после испарения воды из эмульсии, 0,1 мм | не менее 60 | 2
|  | Глубина проникания иглы при 0°С после испарения воды из эмульсии, 0,1 мм | не менее 20 | 2
|  | Температура размягчения по кольцу и шару после испарения воды из эмульсии, °С | не ниже 43 | 2
|  | Растяжимость при 25°С после испарения воды из эмульсии, см | не менее 25 | 2
|  | Растяжимость при 0°С после испарения воды из эмульсии, см | не менее 3,5 | 2
3 | Ограждения дорожные по ГОСТ 26804-2012 | Ограждения | Применяются для обеспечения безопасности движения транспортных средств и пешеходов на всех улицах и автомобильных дорогах, в том числе – на мостовых сооружениях и в тоннелях | 1
|  | Ограждение | Оцинкованное | 1
|  | Цинковое покрытие ограждения | Выполнено методом горячего или холодного цинкования | 5
|  | Сечение стойки | Швеллер или двутавр | 5
|  | Консоли | Жесткие или амортизаторы | 5
|  | В качестве балки | Двухволновой гнутый профиль | 1
|  | Толщина листа балки, мм | 3/4 | 5
|  | Класс ограждения | ограждение боковое | 1
|  | Группа | дорожная | 1
|  | Подгруппа (исполнение) | одностороннее | 1
|  | Высота ограждения, м | 0.75 | 1
|  | Шаг стоек, м | 2 | 1
|  | Динамический прогиб, м | Не менее 1,0 | 6
|  | Уровень удерживающей способности | У2 | 1
4 | Гвозди по ГОСТ 4028-63 | Назначение | Строительные | 1
|  | Диаметр стержня или условный диаметр стержня, мм | 1,4 /1,6 /1,8 / 2,0 /2,5 / 3,0 / 3,5 / 4,0 / 5,0 / 6,0 / 8,0 | 5
|  | Длина гвоздя, мм | 40 / 50 / 60 / 70 / 80 /90 / 100 / 120 /150 / 200 / 250 | 5
|  | Головка | Коническая или плоская | 5
|  | Теоретическая масса 1000 гвоздей, кг | Не более 96,200 | 6
|  | Конструкция гвоздей | Круглые/ трефовые | 5
5 | Бруски по ГОСТ 8486-86, ГОСТ 24454-80 | Сорт | III | 1
|  | Пиломатериалы | Обрезные | 1
|  | Длина, м | 4-6,5 | 6
|  | Ширина, мм | 75-150 | 6
|  | Толщина, мм | 40-75 | 6
|  | Порода | Из хвойных пород | 1
6 | Брус по ГОСТ 8486-86, ГОСТ 24454-80 | Сорт | I-IV | 6
|  | Пиломатериалы | Обрезные | 1
|  | Длина, м | 4-6,5 | 6
|  | Ширина, мм | 75-150 | 6
|  | Толщина, мм | 100/125 | 5
|  | Порода | Из хвойных пород | 1
7 | Доски по ГОСТ 8486-86, ГОСТ 24454-80 | Сорт | II | 1
|  | Пиломатериалы | Обрезные | 1
|  | Длина, м | 4-6,5 | 6
|  | Ширина, мм | 75-150 | 6
|  | Толщина, мм | 32-40 | 6
|  | Порода | Из хвойных пород | 1
8 | Проволока по ГОСТ 3282-74 | Номинальный диаметр проволоки, мм | 1.1 | 1
|  | Тип по точности изготовления | Нормальной точности/повышенной точности | 5
|  | Проволока | Без покрытия термически обработанная светлая | 1
|  | Проволока | Не имеет трещин, плен, закатов и окалины | 1
|  | Временное сопротивление разрыву, кгс/мм2 | 30-50 | 4
|  | Относительное удлинение, % | Не менее 15 | 2
|  | Предельное отклонение по диаметру проволоки, мм | 0,05 / -0,06 | 5
9 | Поковки по ГОСТ 7505-89 | Форма поковки | Квадратная | 1
|  | Группа стали | М1 или М2 или М3 | 2
|  | Масса поковки, кг | 1.8 | 1
|  | Конструктивные характеристики поковки, % | Сталь с массовой долей углерода свыше 0,35 до 0,65 включительно или суммарной массовой долей легирующих элементов свыше 2,0 до 5,0 включительно или сталь с массовой долей углерода до 0,35 включительно и суммарной массовой долей легирующих элементов до 2,0 включительно или сталь с массовой долей углерода свыше 0,65 или суммарной массовой долей легирующих элементов свыше 5,0 | 5

## Коды
1 | Показатель, для которого указан единственный вариант значения, которое не может меняться
2 | Показатель, для которого установлены минимальное значение границы диапазона. Участник указывает соответствующее диапазонное значение
3 | Показатель, для которого установлены максимальное значение границы диапазона. Участник указывает соответствующее диапазонное значение
4 | Показатель, для которого установлены максимальное и минимальные значения границы диапазона. Участник указывает соответствующее диапазонное значение
5 | Показатель, для которого указаны варианты значений, которые не могут меняться. Участник указывает соответствующее конкретное значение
6 | Показатель, для которого установлены максимальное и (или) минимальное значение. Участник указывает соответствующее конкретное значение.