## Лист3
№пп | Наименование товара | Наименование показателя (характеристики) товара | Требование к показателю (характеристике) товара | Вид и подвид показателя (характеристики) товара
1 | Битум нефтяной дорожный по ГОСТ 22245-90 | Марка | БНД 60/90 или 90/130 | 5
|  | Глубина проникания иглы при 0°С, 0,1 мм | не менее 20 | 2
|  | Температура размягчения по кольцу и шару, °С | не ниже 43 | 2
|  | Растяжимость при 25°С, см | не менее 55 | 2
|  | Растяжимость при 0°С, см | не менее 3,5 | 2
|  | Температура хрупкости, °С | не выше «минус» 15 | 3
|  | Температура вспышки, °С | не ниже +230 | 2
|  | Минимальная температура самовоспламенения, °С | 368 | 1
|  | Изменение температуры размягчения после прогрева, °С | не более 5 | 3
|  | Индекс пенетрации | от «минус»1,0 до «плюс»1,0 | 4
2 | Эмульсия битумная дорожная по ГОСТ Р 52128-2003 | Тип эмульсии | битумная или битумно-полимерная | 5
|  | Класс эмульсии | 1 или 2 или 3 | 5
|  | Вид эмульсии | анионный или катионный | 5
|  | Устойчивость при перемешивании со смесями минеральных материалов плотного зернового состава | смешивается или не смешивается | 5
|  | Устойчивость при перемешивании со смесями минеральных материалов пористого зернового состава | смешивается или не смешивается | 5
|  | Содержание вяжущего с эмульгатором, % по массе | от 40 до 70 | 4
|  | Условная вязкость при 20°С, сек | от 8 до 65 | 4
|  | Сцепление с минеральными материалами, балл | не менее 3 | 2
|  | Остаток на сите с сеткой №014, % по массе | не более 0,6 | 3
|  | Устойчивость при хранении через 30 суток (остаток на сите с сеткой №014), % по массе | не более 1,2 | 3
|  | Устойчивость при хранении через 7 суток (остаток на сите с сеткой №014), % по массе | не более 0,8 | 3
|  | Глубина проникания иглы при 25°С после испарения воды из эмульсии, 0,1 мм | не менее 60 | 2
|  | Глубина проникания иглы при 0°С после испарения воды из эмульсии, 0,1 мм | не менее 20 | 2
|  | Температура размягчения по кольцу и шару после испарения воды из эмульсии, °С | не ниже 43 | 2
|  | Растяжимость при 25°С после испарения воды из эмульсии, см | не менее 25 | 2
|  | Растяжимость при 0°С после испарения воды из эмульсии, см | не менее 3,5 | 2
3 | Ограждения дорожные по ГОСТ 26804-2012 | Ограждения | Применяются для обеспечения безопасности движения транспортных средств и пешеходов на всех улицах и автомобильных дорогах, в том числе – на мостовых сооружениях и в тоннелях | 1
|  | Ограждение | Оцинкованное | 1
|  | Цинковое покрытие ограждения | Выполнено методом горячего или холодного цинкования | 5
|  | Сечение стойки | Швеллер или двутавр | 5
|  | Консоли | Жесткие или амортизаторы | 5
|  | В качестве балки | Двухволновой гнутый профиль | 1
|  | Толщина листа балки, мм | 3/4 | 5
|  | Класс ограждения | ограждение боковое | 1
|  | Группа | дорожная | 1
|  | Подгруппа (исполнение) | одностороннее | 1
|  | Высота ограждения, м | 0.75 | 1
|  | Шаг стоек, м | 2 | 1
|  | Динамический прогиб, м | Не менее 1,0 | 6
|  | Уровень удерживающей способности | У2 | 1
4 | Гвозди по ГОСТ 4028-63 | Назначение | Строительные | 1
|  | Диаметр стержня или условный диаметр стержня, мм | 1,4 /1,6 /1,8 / 2,0 /2,5 / 3,0 / 3,5 / 4,0 / 5,0 / 6,0 / 8,0 | 5
|  | Длина гвоздя, мм | 40 / 50 / 60 / 70 / 80 /90 / 100 / 120 /150 / 200 / 250 | 5
|  | Головка | Коническая или плоская | 5
|  | Теоретическая масса 1000 гвоздей, кг | Не более 96,200 | 6
|  | Конструкция гвоздей | Круглые/ трефовые | 5
5 | Бруски по ГОСТ 8486-86, ГОСТ 24454-80 | Сорт | III | 1
|  | Пиломатериалы | Обрезные | 1
|  | Длина, м | 4-6,5 | 6
|  | Ширина, мм | 75-150 | 6
|  | Толщина, мм | 40-75 | 6
|  | Порода | Из хвойных пород | 1
6 | Брус по ГОСТ 8486-86, ГОСТ 24454-80 | Сорт | I-IV | 6
|  | Пиломатериалы | Обрезные | 1
|  | Длина, м | 4-6,5 | 6
|  | Ширина, мм | 75-150 | 6
|  | Толщина, мм | 100/125 | 5
|  | Порода | Из хвойных пород | 1
7 | Доски по ГОСТ 8486-86, ГОСТ 24454-80 | Сорт | II | 1
|  | Пиломатериалы | Обрезные | 1
|  | Длина, м | 4-6,5 | 6
|  | Ширина, мм | 75-150 | 6
|  | Толщина, мм | 32-40 | 6
|  | Порода | Из хвойных пород | 1
8 | Проволока по ГОСТ 3282-74 | Номинальный диаметр проволоки, мм | 1.1 | 1
|  | Тип по точности изготовления | Нормальной точности/повышенной точности | 5
|  | Проволока | Без покрытия термически обработанная светлая | 1
|  | Проволока | Не имеет трещин, плен, закатов и окалины | 1
|  | Временное сопротивление разрыву, кгс/мм2 | 30-50 | 4
|  | Относительное удлинение, % | Не менее 15 | 2
|  | Предельное отклонение по диаметру проволоки, мм | 0,05 / -0,06 | 5
9 | Поковки по ГОСТ 7505-89 | Форма поковки | Квадратная | 1
|  | Группа стали | М1 или М2 или М3 | 2
|  | Масса поковки, кг | 1.8 | 1
|  | Конструктивные характеристики поковки, % | Сталь с массовой долей углерода свыше 0,35 до 0,65 включительно или суммарной массовой долей легирующих элементов свыше 2,0 до 5,0 включительно или сталь с массовой долей углерода до 0,35 включительно и суммарной массовой долей легирующих элементов до 2,0 включительно или сталь с массовой долей углерода свыше 0,65 или суммарной массовой долей легирующих элементов свыше 5,0 | 5
10 | Микростеклошарики (далее - МСШ) по ГОСТ 32848-2014 | Внешний вид | По внешнему виду МСШ должны быть прозрачными сферическими частицами стекла. МСШ в массе должны представлять собой однородный сыпучий материал белого цвета, допускается светло-серый или светло-голубой оттенок | 1
|  | Коэффициент преломления света у стекла, из которого произведены МСШ | не менее 1,5 | 2
|  | Содержание дефектных МСШ, % | Не более 20 | 3
|  | Содержание инородных частиц в МСШ, % | Не более 3 | 3
|  | Диапазон фракций МСШ, мкм | Не менее 90 не более 850 | 4
|  | Гранулометрический состав МСШ (полный остаток на нижнем номинальном сите), % | от 95 до 100 | 4
|  | Гранулометрический состав МСШ (полный остаток на промежуточном сите (промежуточных ситах)), % | от 30 до 70 | 4
|  | Гранулометрический состав МСШ (полный остаток на верхнем номинальном сите), % | от 0 до 10 | 4
|  | Гранулометрический состав МСШ (полный остаток на верхнем контрольном сите), % | от 0 до 2 | 4
|  | Стойкость МСШ | Стойкие к воздействию воды, растворов соляной кислоты, хлорида натрия и гидроокиси натрия. На поверхности МСШ после воздействия воды, растворов соляной кислоты, хлорида натрия и гидроокиси натрия отсутствуют видимые изменения по сравнению с контрольным образцом | 1
11 | Раствор готовый по ГОСТ 28013-98 | Назначение | Кладочный | 1
|  | Применяемое вяжущее | Цементное вяжущее | 1
|  | Марка раствора по прочности на сжатие | М 100 | 1
|  | Норма подвижности по погружению конуса, см | До 12 | 3
|  | Средняя плотность затвердевшего раствора в проектном возрасте, кг/м3 | [менее 1500] или [1500 и более] | 5
|  | Водоудерживающая способность, % | Не менее 90 | 2
|  | Расслаиваемость свежеприготовленных смесей, % | Не более 10 | 3
|  | Содержание золы-уноса в растворной смеси, % массы цемента | Не более 20 | 3
|  | Марка по подвижности | Пк2 / Пк3 | 5
|  | По показателю средней плотности затвердевших растворов в проектном возрасте | Легкий или тяжелый | 5
|  | Наибольшая крупность зерен заполнителя, мм | не более 2,5 | 1
12 | Цемент общестроительный по ГОСТ 31108-2016 | По типу цемент | ЦЕМ I или ЦЕМ II или ЦЕМ III или ЦЕМ IV или ЦЕМ V | 5
|  | Класс по прочности на сжатие в возрасте 28 суток | 32,5 или 42,5 или 52,5 | 5
|  | Подкласс по прочности на сжатие в возрасте 2 (7) суток | Н (нормальнотвердеющий) или Б (быстротвердеющий) или М (медленнотвердеющий) | 5
|  | Прочность на сжатие в возрасте 28 суток, МПа | не менее 32,5 | 2
|  | Начало схватывания, мин | Не ранее 45 | 2
|  | Равномерность изменения объема (расширение), мм | Не более 10 | 3
|  | По вещественному составу цемент | Портландцемент или портландцемент с минеральными добавками или шлакопортландцемент или пуццолановый цемент или композиционный цемент | 5
13 | Электроды по ГОСТ 9466-75, ГОСТ 9467-75 | Тип электродов | Э42 | 1
|  | Диаметр, мм | 4 | 1
|  | Номинальная длина электрода, мм | 350 / 450 | 5
|  | Длина зачищенного от покрытия конца l с предельным отклонением ±5, мм | 25 | 1
|  | Разность толщины покрытия е в диаметрально противоположных участках электрода с тонким, средним и толстым покрытием, мм | не более 0,20 | 1
14 | Щебень из плотных горных пород для строительных работ по ГОСТ 8267-93 | Вид породы | изверженная интрузивная или изверженная эффузивная или метаморфическая или осадочная | 5
|  | Группа щебня | 1 / 2 /3 | 5
|  | Фракция щебня, мм | cв.20 до 40 | 1
|  | Средняя плотность зерен, г/см3 | от 2,0 до 3,0 | 4
|  | Марка щебня по дробимости | Не менее 800 | 6
|  | Зерновой состав (полный остаток) на сите диаметром d мм, % по массе | от 90 до 100 | 4
|  | Зерновой состав (полный остаток) на сите диаметром 0,5 (d+D) мм, % по массе | от 30 до 60 | 4
|  | Зерновой состав(полный остаток) на сите диаметром D мм, % по массе | до 10 | 3
|  | Зерновой состав (полный остаток) на сите диаметром 1,25D мм, % по массе | до 0,5 | 3
|  | Потеря массы при испытании на истираемость, % | до 45 | 3
|  | Потеря массы при испытании на дробимость, % | до 25 | 3
|  | Содержание зерен пластинчатой (лещадной) и игловатой формы, % по массе | до 25 включительно | 3
|  | Марка щебня по истираемости | И1 или И2 или И3 | 5
|  | Содержание зерен слабых пород, % по массе | Не более 10 | 3
|  | Содержание пылевидных и глинистых частиц (размером менее 0,05 мм), % по массе | не более 2 | 3
|  | Содержание глины в комках, % по массе | не более 0,25 | 3
|  | Потеря массы при распаде, % | не более 5 | 3
|  | Наличие посторонних засоряющих примесей | Щебень не содержит посторонних засоряющих примесей | 1
15 | Смесь семян(травосмесь) | Соответствие | ГОСТ Р 52325-2005 | 1
|  | Количество в составе райграса многоукосного,% | должно быть от 25 до 35 | 6
|  | Количество в составе овсяницы луговой, % | должно быть от 20 до 30 | 6
|  | Количество в составе овсяницы красной, % | должно быть от 5 до 15 | 6
|  | Количество в составе тимофеевки луговой, % | должно быть от 25 до 35 | 6
|  | Количество в составе мятлика лугового, % | должно быть от 3 до 7 | 6
|  | Категория семян | Семена, полученные от последующего размножения оригинальных семян или семена, полученные от по-следовательного пересева элитных семян | 5
|  | Максимально допустимое содержание в семенах головневых мешочков и их частей | не более 0,1 % | 6
|  | Всхожесть для каждого вида семян (минимальное значение) | не менее 60% | 6
16 | Песок строительный | Соответствие | Должен соответствовать требованиям ГОСТ 8736-2014 или ГОСТ 31424-2010 | 5
|  | Группа | средней крупности | 1
|  | Класс | I или II | 5
|  | Вид | Песок из отсевов дробления плотных горных пород или природный | 5
|  | Полный остаток на сите №0,63,% по массе | Должен быть свыше 30 до 45 | 4
|  | Модуль крупности | Должен быть свыше 2,0 до 2,5 | 4
|  | Максимальное допустимое содержание зерен крупностью свыше 5 мм, % по массе | Не должно превышать 15 | 6
|  | Максимальное допустимое содержание зерен крупностью свыше 10 мм, % по массе | Не должно превышать 5 | 6
|  | Максимальное допустимое содержание зерен крупностью менее 0,16 мм, % по массе | Не должно превышать 15 | 6
|  | Содержание пылевидных и глинистых частиц,% по массе | Должно находиться в диапазоне 0 - 10% по массе | 4
|  | Содержание глины в комках, % по массе | Должно находиться в диапазоне 0 - 2% по массе | 4
17 | Сигнальные столбики | Соответствие | ГОСТ 32843-2014 | 1
|  | Особенности конструкции столбика | Конструкция столбика должна обеспечивать его возвращение в вертикальное положение; конструкция столбика должна состоять из корпуса и удерживающего устройства обеспечивающего устойчивость корпуса столбика в вертикальном положении | 5
|  | Дефекты на столбике | столбики не должны иметь острых частей расположенных выше уровня поверхности обочины или проезжей части | 5
|  | Высота надземной части , мм | должна быть 480-1500 | 6
|  | Группа | должна быть О;П | 5
|  | Ширина столбика (для столбика с поперечным сечением в ввиде круга не указывается) , мм | должна быть 110-200 | 6
|  | Цвет столбика | должен быть красный;белый | 5
|  | Расстояние между световозвращающими элементами, мм | не должно быть более 100 | 6
|  | Диаметр столбика (указывается толькодля столбика с поперечным сечением в ввиде круга ), мм | 70-200 | 6
|  | Удерживающее устройство в конструкции столбика | наличие/отсутствие | 5
18 | Канат пеньковый смоляной | Соответствие | ГОСТ 30055-93 | 1
|  | Длина окружности , мм | должна быть более 35 | 6
|  | Группа | должна быть Б;В;Г | 5
|  | Диаметр , мм | должен быть более 11мм | 6
|  | Дефекты | канат не должен иметь бурых пятен, запаха гнили, плесени, гари | 1
19 | Швеллеры с уклоном внутренних граней полок | Соответствие | ГОСТ 8240-97 | 1
|  | Высота, мм | должна быть более 330 | 6
|  | Ширина полки, мм | должна быть более 105 | 6
|  | Толщина стенки, мм | должна быть более 7 | 6
|  | Толщина полки, мм | должна быть более 11,7 | 6
|  | Площадь поперечного сечения, см2 | должна быть более 46,5 | 6
|  | Масса, кг/м | должна быть более 36,5 | 6
20 | Грунтовка ГФ-021 | Соответствие | ГОСТ 25129-82 | 1
|  | Назначение | Предназначается для грунтования металлических и деревянных поверхностей под покрытия различными эмалями | 1
|  | Устойчивость к температурам, °С | Пленка грунтовки устойчива к изменению температуры от минус 45 до 60 | 1
|  | Внешний вид пленки | После высыхания пленка ровная, однородная | 1
|  | Внешний вид пленки после высыхания | матовая или полуглянцевая | 5
|  | Условная вязкость при (20±0,5)°С по вискозиметру ВЗ-4, с | Не менее 45 | 2
|  | Степень разбавления грунтовки растворителем, % | Не более 20 | 3
|  | Массовая доля нелетучих веществ, % | 54-60 | 4
|  | Степень перетира, мкм | не более 40 | 3
|  | Время высыхания до степени 3 при (105±5)°С, мин | не более 35 | 3
|  | Время высыхания до степени 3 при (20±2)°С, ч | не более 24 | 3
|  | Эластичность пленки при изгибе, мм | Не более 1 | 3
|  | Стойкость пленки к статическому воздействию 3%-ного раствора хлористого натрия , ч | Не менее 24 | 2
|  | Способность пленки шлифоваться | Пленка при шлифовании образовывает ровную поверхность и не засаливает шкурку | 1
|  | Стойкость пленки к действию нитроэмали | Нет отслаивания, сморщивания, растрескивания пленки нитроэмали, нанесенной на грунтовку | 1
|  | Стойкость пленки к статическому воздействию минерального масла при (20±2)°С, ч | Не менее 48 | 2
|  | Расслаивание, мл | Не более 5 | 3
21 | Термопластик для дорожной разметки | Соответствие | ГОСТ 32830-2014 | 1
|  | Внешний вид | Материал в порошкообразной форме, образующий при нанесении на дорожное покрытие, а также на искусственные сооружения и элементы обустройства автомобильных дорог, после расплавления и отверждения покрытие, соответствующее требованиям, предъявляемым к дорожной разметке | 1
|  | Цвет | желтый | 1
|  | Коэффициент яркости отвердевших термопластиков, % | Не менее 50 | 2
|  | Плотность термопластика, г/см3 | Не менее 1,85 | 2
|  | Класс разметочного материала по температуре размягчения | ТР1 или ТР2 | 5
|  | Класс разметочного материала по времени высыхания (отверждения) термопластика до степени 3 | ВВ2 или ВВ3 | 5
|  | Класс разметочного материала по коэффициенту яркости отвердевшего термопластика | В4 | 1
|  | Температура размягчения, °С | [от 95 до 110] или [от 80 до 94] | 5
|  | Время высыхания (отверждения) до степени 3, мин | [Не более 15] или [не более 5] | 5
|  | Стойкость к статическому воздействию 3%-ного водного раствора хлорида натрия при температуре (0±2)°С, ч | Не менее 72 | 2
22 | Растворитель | Соответствие | ГОСТ 7827-74 | 1
|  | Марка растворителя | Р-4 | 1
|  | Растворитель представляет собой | Смесь летучих органических растворителей: сложных эфиров, кетонов, ароматических углеводородов | 1
|  | Цвет и внешний вид | Бесцветная или слегка желтоватая однородная прозрачная жидкость без видимых взвешенных частиц | 5
|  | Массовая доля воды по Фишеру, % | не более 0,7 | 3
|  | Летучесть по этиловому эфиру | 5-15 | 4
|  | Число коагуляции, % | не менее 24 | 2
|  | Температура вспышки в закрытом тигле, 0С | не ниже «минус» 10 | 2
|  | Разбавляющее действие | Не наблюдается свертывания и расслаивания ЛКМ. После высыхания отсутствует побеления пленки на поверхности, а также белесоватые или матовые пятна | 1
23 | Канат | Соответствие | ГОСТ 30055-93 и ГОСТ 9993-2014 | 1
|  | Вид исходного сырья | Пеньковый | 1
|  | Сорт пеньки | 1 или 2 или 3 | 5
|  | Вид конструкции | Тросовой свивки | 1
|  | Вид отделки | Пропитанный | 1
|  | Вид сырья | Волокно пеньковое короткое | 1
|  | Фактическая влажность пеньки, % | Не более 16,0 | 3
|  | Разрывная нагрузка скрученной ленточки, Н | Не менее 167 | 2
|  | Волокно | Отсутствует гнилостный запах и посторонние примеси | 1
24 | Арматурный прокат | Соответствие | ГОСТ 34028-2016 | 1
|  | Класс | А240 | 1
|  | Номинальный диаметр, мм | 20 и 22 | 1
|  | Определение состава проката | по ковшовой пробе или в готовом прокате | 5
|  | Массовая доля углерода,% | [не более 0,25]/[не более 0,22] | 5
|  | Массовая доля кремния,% | [0,05-0,30] или[0,03-0,33] | 5
|  | Массовая доля марганца,% | [не более 0,65] или[не более 0,7] | 5
|  | Массовая доля фосфора,% | [не более 0,055] или[не более 0,050] | 5
|  | Массовая доля меди, % | не более 0,30 | 1
|  | Массовая доля азота, % | [не более 0,013] или[не более 0,012] | 5
|  | Номинальная площадь поперечного сечения, мм2 | не менее 314,2 | 6
|  | Номинальная масса, кг | не более 2,984 | 6
|  | Поставка товара | в прутках | 1
|  | Длина прутков | от 6,0 до 18,0 м | 6
|  | Предел текучести, Н/мм2 | 240 | 1
|  | Временное сопротив- ление, Н/мм2 | 380 | 1
|  | Относительное удлинение, % | 25,0 | 1
25 | Смесь асфальтобетонная | Соответствие | ПНСТ 184-2016 | 1
|  | Вид в зависимости от конструктивного слоя дорожной одежды асфальтобетонные смеси | О - смеси для слоя основания | 1
|  | Вид в зависимости от условий дорожного движения | Т - смеси для дорог с тяжелыми условиями движения (суммарное расчетное количество приложений одноосной 10-тонной нагрузки за срок службы дорожной одежды - более 3 млн) или Н - смеси для дорог с нормальными условиями движения (суммарное расчетное количество приложений одноосной 10-тонной нагрузки за срок службы дорожной одежды - от 0,3 до 3 млн) | 5
|  | Вид в зависимости от номинального максимального размера зерен заполнителя смеси | смеси с номинальным максимальным размером зерен 22,4 мм (А 22) | 1
|  | Зерновой состав, проход через сито 31,5 мм, % по массе | 100 | 1
|  | Зерновой состав, проход через сито 22,4 мм, % по массе | От 90 до 100 | 4
|  | Зерновой состав, проход через сито 16,0 мм, % по массе | От 75 до 90 | 4
|  | Зерновой состав, проход через сито 4,0 мм, % по массе | От 35 до 55 | 4
|  | Зерновой состав, проход через сито 2,0 мм, % по массе | От 25 до 40 | 4
|  | Зерновой состав, проход через сито 0,125 мм, % по массе | От 4 до 14 | 4
|  | Зерновой состав, проход через сито 0,063 мм, % по массе | От 2 до 9 | 4
|  | Содержание воздушных пустот, % | От 4,0 до 7,0 | 4
|  | Пустоты в минеральном заполнителе (ПМЗ), % | не менее 11 | 2
|  | Пустоты, наполненные битумным вяжущим (ПНБ), % | 62-72 | 4
|  | Водонасыщение для образцов изготовленных в лаборатори, % от объема | не более 6,5 | 2
|  | Максимально допустимое значение средней глубины колеи, мм | Не более 8,0 | 6
|  | Минимально допустимое значение водостойкости, | не менее 0,8 | 6
|  | Отношение пыль-вяжущее | 0,6-2,0 | 4
|  | Применяемый щебень в составе смеси должен соотвествовать | ГОСТ 32703-2014 или ГОСТ 32826 | 5
|  | Марка щебня по дробимости в составе смеси | не менее М600 | 6
|  | Вяжущее в составе смеси | по ГОСТ 33133-2014 | 1
|  | Марка вяжущего в составе смеси | БНД 50/70; БНД 70/100; БНД 100/130 | 5
|  | Вид породы щебня в составе смеси | из изверженных или метаморфических горных пород или щебень из гравия или шлаковый щебень. | 5
|  | Песок в составе смеси | Дробленный песок и природный песок | 1
|  | Марка по дробимости дробленного песка в составе смеси | не ниже 600 | 6
|  | Максимально допустимое количество природного песка от общей массы песка | не более 50% | 6

## коды
1 | Показатель, для которого указан единственный вариант значения, которое не может меняться
2 | Показатель, для которого установлены минимальное значение границы диапазона.Участник указывает соответствующее диапазоное значение
3 | Показатель, для которого установлены максимальное значение границы диапазона.Участник указывает соответствующее диапазоное значение
4 | Показатель, для которого установлены максимальное и минимальные значения границы диапазона.Участник указывает соответствующее диапазоное значение
5 | Показатель, для которого указаны варианты значений. Участник указывает соответствующее конкретное значение
6 | Показатель, для которого установлены максимальное и (или) минимальное значение. Участник указывает соотвествующее конкретное значение.